## Messungen
Belichtung | Film | Datum | DIN |  |  | V2
| VX400 | 2010-01-10 | 24
Entwicklung | Entwickler | Verdünn. | Zeit | Kipp | Temp.
| Microdol | 1+3 | 13:00 | 15/30/3x | 24°C
Auswertung
Lfd. Nr. | Zone | DIN | Zeit | Dichte | Korrektur | D-Wert | Schleier
15 | 10 | 9 | 60 | 1.91 | 0% | 1.58 | 0.33
14 | 9 | 12 | 125 | 1.78 | 0% | 1.45
13 | 8 | 15 | 125 | 1.58 | 0% | 1.25
12 | 7 | 18 | 125 | 1.37 | 0% | 1.04
11 | 6 | 21 | 125 | 1.17 | 0% | 0.84
10 | 5 | 24 | 125 | 0.99 | 0% | 0.66
9 | 4 | 27 | 125 | 0.81 | 0% | 0.48
8 | 3 | 30 | 125 | 0.66 | 0% | 0.33
7 | 2 | 33 | 125 | 0.52 | 0% | 0.19
6 | 1.666667 | 34 | 125 | 0.47 | 0% | 0.14
5 | 1.333333 | 35 | 125 | 0.44 | 0% | 0.11
4 | 1 | 36 | 125 | 0.41 | 0% | 0.08
3 | 0.6666667 | 37 | 125 | 0.38 | 0% | 0.05
2 | 0.3333333 | 38 | 125 | 0.36 | 0% | 0.03
1 | 0.001 | 39 | 125 | 0.35 | 0% | 0.02
Die Einträge in Spalte "DIN" werden für die Auswertung nicht benutzt. Sie sind eine Hilfe für die Testbelichtungen.

## Auswertung
|  | Film | VX400 |  |  |  | Entwickler |  |  |  | Microdol |  |  |  | Verdünnung |  |  |  | 1+3 |  | Zeit |  | 13:00 |  | Kipp |  | 15/30/3x |  | Temp. |  | 24°C |  | Datum |  | 2010-01-10
|  | Bemerkungen: |  |  |  |  | belichtet |  |  |  | 24 | DIN | effekt. Empfindlichkeit |  |  |  | 23.25 | DIN
V2
|  |  | 0 | 0.03 |  | 0.07 | 0.1 | 0.14 |  | 0.19 | 0.24 | 0.28 | 0.33 | 0.38 | 0.43 | 0.49 | 0.54 | 0.6 | 0.66 | 0.72 | 0.78 | 0.84 | 0.9 | 0.97 | 1.03 | 1.1 | 1.16 | 1.22 | 1.29 | 1.35 | 1.42 | 1.48 | 1.55 | 1.61 | 1.67 |  |  | #NAME? | #NAME?
[38 empty] | #NAME? | #NAME?
Norm |  | Zone | 1.432188e-14 | 0.3333333 | 0.6666667 | 1 | 1.333333 | 1.666667 | 2 | 2.333333 | 2.666667 | 3 | 3.333333 | 3.666667 | 4 | 4.333333 | 4.666667 | 5 | 5.333333 | 5.666667 | 6 | 6.333333 | 6.666667 | 7 | 7.333333 | 7.666667 | 8 | 8.333333 | 8.666667 | 9 | 9.333333 | 9.666667 | 10 |  | Zone I = | 0.100091
Faktor= | 1 | Dichte | 0 | 0.03 | 0.07 | 0.1 | 0.14 | 0.19 | 0.24 | 0.28 | 0.33 | 0.38 | 0.43 | 0.49 | 0.54 | 0.6 | 0.66 | 0.72 | 0.78 | 0.84 | 0.9 | 0.97 | 1.03 | 1.1 | 1.16 | 1.22 | 1.29 | 1.35 | 1.42 | 1.48 | 1.55 | 1.61 | 1.67 |  | N-Wert | 0.06566262
|  | Zone | 0.001 | 0.3343333 | 0.6676667 | 1.001 | 1.334333 | 1.667667 | 2.001 | 2.334333 | 2.667667 | 3.001 | 3.334333 | 3.667667 | 4.001 | 4.334333 | 4.667667 | 5.001 | 5.334333 | 5.667667 | 6.001 | 6.334333 | 6.667667 | 7.001 | 7.334333 | 7.667667 | 8.001 | 8.334333 | 8.667667 | 9.001 | 9.334333 | 9.667667 | 10.001 |  | off set = | -0.25
Auswertung |  | Zone neu | -0.249 | 0.08433333 | 0.4176667 | 0.751 | 1.084333 | 1.417667 | 1.751 | 2.084333 | 2.417667 | 2.751 | 3.084333 | 3.417667 | 3.751 | 4.084333 | 4.417667 | 4.751 | 5.084333 | 5.417667 | 5.751 | 6.084333 | 6.417667 | 6.751 | 7.084333 | 7.417667 | 7.751 | 8.084333 | 8.417667 | 8.751 | 9.084333 | 9.417667 | 9.751 |  | Gamma = | 0.5710412
|  | Dichte mess | 0.02 | 0.03 | 0.05 | 0.08 | 0.11 | 0.14 | 0.19 |  |  | 0.33 |  |  | 0.48 |  |  | 0.66 |  |  | 0.84 |  |  | 1.04 |  |  | 1.25 |  |  | 1.45 |  |  | 1.58
|  |  |  | 0.09965784 |  | 0.1993157 | 0.2989735 | 0.2989735 |  | 0.2989735 | 0.4982892 | -1.893499 | 0 | 3.288709 | -3.288709 | 0 | 4.783576 | -4.783576 | 0 | 6.577418 | -6.577418 | 0 | 8.371259 | -8.371259 | 0 | 10.36442 | -10.36442 | 0 | 12.45723 | -12.45723 | 0 | 14.45039 | -14.45039 | 0 | 15.74594
[33 empty] | #NAME? |  |  |  | -2.302585 |  |  | 0.3333333
#NAME?

## Ausgleichsrechnung
Zone neu | Dichte mess | Dichte gerechnet | Abweich-ung**2 | Summe Abw. | An
-0.249 | 0.02 | 0.02107235 | 1.149937e-06 | 0.0001441352 | -5.328192e-05
0.08433333 | 0.03 | 0.03029665 | 8.800072e-08 |  | 0.001174172
0.4176667 | 0.05 | 0.04924742 | 5.663839e-07 |  | -0.009807909
0.751 | 0.08 | 0.07599634 | 1.602932e-05 | V2 | 0.04607275
1.084333 | 0.11 | 0.10893 | 1.144829e-06 |  | 0.03574496
1.417667 | 0.14 | 0.1467237 | 4.520879e-05 |  | 0.02696031
1.751 | 0.19 | 0.188315 | 2.839107e-06
2.751 | 0.33 | 0.3286319 | 1.871589e-06
3.751 | 0.48 | 0.4845351 | 2.056696e-05
4.751 | 0.66 | 0.6542032 | 3.360294e-05
5.751 | 0.84 | 0.8400119 | 1.41622e-10
6.751 | 1.04 | 1.04214 | 4.578985e-06
7.751 | 1.25 | 1.252175 | 4.730368e-06
8.751 | 1.45 | 1.44672 | 1.075567e-05
9.751 | 1.58 | 1.581001 | 1.002204e-06
Zone I | lgD | Sollwerte
1 | 0.100091 | 0.1
5 | 0.698867 | 0.72
8 | 1.303395 | 1.29
Gamma | 0.5710412 | 0.5647278
Beta | 0.4972727 | 0.5148989

## N-Wert
An | Zone | Dichte-Vorgabe | Wert | V2
-5.328192e-05 | 7.934337 | 1.29 | 1.29
0.001174172
-0.009807909
0.04607275
0.03574496
0.02696031
N +/- | 0.06566262

## Hilfe
Auswertung mit Excel 2010 oder höher
Im Tabellenblatt "Messungen" werden die Messergebnisse eingetragen.
Wird durch die Messung die Gesamtdichte (Dichte + Schleier) ermittelt, wird diese in die Spalte "Dichte" eingetragen. Der ermitteltet Schleierwert in Feld H8 wird abgezogen und in Spalte "D-Wert" erscheint die Dichte über Schleier.
Wird durch die Messung schon die Dichte über Schleier ermittel, wird diese direkt in die Spalte "D-Wert" eingetragen.
Nachdem Sie den Off-Set in Tabellenblatt "Auswertung" so bestimmt haben, dass sich für Zone I eine Dichte von 0,10 ergibt, kann in Tabellenblatt "N+-" der N-Wert der Entwicklung bestimmt werden.
Das Tabellenblatt "Ausgleichsrechnung" wird für Zwischenrechnungen benötigt.
Die Exceltabelle "Auswertung"funktioniert mit Excel 2007 grundsätzlich genauso wie mit Excel 2010 oder höher. In Excel 2007 wird nur der Solver im Tabellenblatt "N+-" verwendet und in den höheren Versionen die Zielwertsuche.
Bitte öffnen Sie jetzt das Tabellenblatt "N+-". Es erscheint die folgende Anzeige:
Bitte positionieren Sie der Cursor wieder auf Feld D2 und starten Sie die "Zielwertsuche" der "Was-wäre-wenn-Analyse" wie in der folgenden Abbildung gezeigt.
Es erscheint folgendes Eingabefenster, in das Sie dann die gezeigten Werte eingeben:
Mit "OK" startet die Berechnung. Das Ergebnis wird in Zelle “B2“ eingefügt und automatisch in das Tabellenblatt "Auswertung" übernommen.
Alle Ergebnisse werden jetzt im Tabellenblatt "Auswertung" angezeigt und sind grün unterlegt.